## Richtwerte
['pa_bahn-geschwindigkeit_ref_m/min',
'pa_vertikale_feuchte_oben_ref_low_%',
'pa_vertikale_feuchte_oben_ref_high_%',
'pa_temperatur_n-decan-lsg_chem_vorbereitung_start_ref_low_c',
'pa_temperatur_n-decan-lsg_chem_vorbereitung_start_ref_high_c',
'pa_temperatur_alkali-lsg_chem_vorbereitung_start_ref_low_c',
'pa_temperatur_alkali-lsg_chem_vorbereitung_start_ref_high_c',
'pa_staub-sauger_ref_high_0_aus_>0_an',
'pa_decan-trockner_geblase_ref_%',
'pa_ctmc_richtwert_%',
'pa_cm-pda_gewichts-%_richtwert_ref_low',
'pa_cm-pda_gewichts-%_richtwert_ref_high',
'pa_chlorkonzentration_richtwert_low_ppm',
'pa_chlorkonzentration_richtwert_high_ppm']
'pa_amin-trockner_temperatur_danfugt_ref_c',
'pa_amin-trockner_feuchtigkeit_danfugt_bs_ref_low_%',
'pa_amin-trockner_feuchtigkeit_danfugt_bs_ref_high_%',
'pa_amin-trockner_feuchtigkeit_danfugt_as_ref_low',
'pa_amin-trockner_feuchtigkeit_danfugt_as_ref_high',
'pa_amin-trockner_feuchtigkeit_cofely_ref_low_%',
'pa_amin-trockner_feuchtigkeit_cofely_ref_high_%',
'pa_airknife_vor_amin_trockner_ref_low_%',
'pa_airknife_vor_amin_trockner_ref_high_%',
'pa_airknife_vor_amin_bad_ref_%',
'ct1_test_ref_low',
'ct1_test_ref_high',

## Intervall
	Threshold_95_to_96_False	Threshold_95_to_96_True	Threshold_96_to_97_False	Threshold_96_to_97_True	Threshold_97_to_98_False	Threshold_97_to_98_True	Threshold_98_to_99_False	Threshold_98_to_99_True		index	95_to_96_Relation	96_to_97_Relation	97_to_98_Relation	98_to_99_Relation
pa_bad-wechsel_m-pda	18,0	6,0	36,0	17,0	53,0	32,0	311,0	165,0	0	pa_bad-wechsel_m-pda	3,000	2,118	1,656	1,885
pa_bad-wechsel_hw1	18,0	6,0	36,0	17,0	53,0	32,0	309,0	167,0	1	pa_bad-wechsel_hw1	3,000	2,118	1,656	1,850
pa_bad-wechsel_hw2	0,0	24,0	0,0	53,0	1,0	84,0	9,0	467,0	2	pa_bad-wechsel_hw2	0,000	0,000	0,012	0,019
pa_bad-wechsel_chlor	18,0	6,0	36,0	17,0	53,0	32,0	311,0	165,0	3	pa_bad-wechsel_chlor	3,000	2,118	1,656	1,885
pa_bad-wechsel_hw3	18,0	6,0	36,0	17,0	53,0	32,0	309,0	167,0	4	pa_bad-wechsel_hw3	3,000	2,118	1,656	1,850
pa_staub-sauger_1_vor_aminbad_0_aus_>0_an	24,0	0,0	53,0	0,0	82,0	3,0	436,0	40,0	5	pa_staub-sauger_1_vor_aminbad_0_aus_>0_an	0,000	0,000	27,333	10,900
pa_staub-sauger_2_nach_aminbad	24,0	0,0	53,0	0,0	82,0	3,0	474,0	2,0	6	pa_staub-sauger_2_nach_aminbad	0,000	0,000	27,333	237,000
pa_staub-sauger_3_zw5_vor_hw2	7,0	17,0	10,0	43,0	22,0	63,0	109,0	367,0	7	pa_staub-sauger_3_zw5_vor_hw2	0,412	0,233	0,349	0,297
pa_staub-sauger_4_nach_hw2	7,0	17,0	10,0	43,0	22,0	63,0	111,0	365,0	8	pa_staub-sauger_4_nach_hw2	0,412	0,233	0,349	0,304
pa_staub-sauger_5	23,0	1,0	51,0	2,0	79,0	6,0	451,0	25,0	9	pa_staub-sauger_5	23,000	25,500	13,167	18,040
pa_bad-wechsel_mpda_nach	16,0	8,0	39,0	14,0	58,0	27,0	288,0	188,0	10	pa_bad-wechsel_mpda_nach	2,000	2,786	2,148	1,532
pa_bad-wechsel_chlor_nach	16,0	8,0	39,0	14,0	58,0	27,0	288,0	188,0	11	pa_bad-wechsel_chlor_nach	2,000	2,786	2,148	1,532
pp_actual_usage	0,0	24,0	1,0	52,0	6,0	79,0	27,0	449,0	12	pp_actual_usage	0,000	0,019	0,076	0,060		Wieviele Trues kommen auf ein False
																False/True

## RelationIntervall
index	95_to_96_Relation	96_to_97_Relation	97_to_98_Relation	98_to_99_Relation
pa_bad-wechsel_m-pda	3,000	2,118	1,656	1,885
pa_bad-wechsel_hw1	3,000	2,118	1,656	1,850
pa_bad-wechsel_hw2	0,000	0,000	0,012	0,019
pa_bad-wechsel_chlor	3,000	2,118	1,656	1,885
pa_bad-wechsel_hw3	3,000	2,118	1,656	1,850
pa_staub-sauger_1_vor_aminbad_0_aus_>0_an	0,000	0,000	27,333	10,900
pa_staub-sauger_2_nach_aminbad	0,000	0,000	27,333	237,000
pa_staub-sauger_3_zw5_vor_hw2	0,412	0,233	0,349	0,297
pa_staub-sauger_4_nach_hw2	0,412	0,233	0,349	0,304
pa_staub-sauger_5	23,000	25,500	13,167	18,040
pa_bad-wechsel_mpda_nach	2,000	2,786	2,148	1,532
pa_bad-wechsel_chlor_nach	2,000	2,786	2,148	1,532
pp_actual_usage	0,000	0,019	0,076	0,060			bbolsRelation.csv

## BooleanStacked
Index	Threshold_95_False	Threshold_95_True	False_to_True_95	Threshold_96_False	Threshold_96_True	False_to_True_96	Threshold_97_False	Threshold_97_True	False_to_True_97	Threshold_98_False	Threshold_98_True	False_to_True_98	Threshold_99_False	Threshold_99_True	False_to_True_99
pa_bad-wechsel_m-pda	87	24	3,625	105	30	3,5	141	47	3	194	79	2,45569620253165	505	244	2,06967213114754
pa_bad-wechsel_hw1	88	23	3,82608695652174	106	29	3,6551724137931	142	46	3,08695652173913	195	78	2,5	504	245	2,05714285714286
pa_bad-wechsel_hw2	1	110	0,009090909090909	1	134	0,007462686567164	1	187	0,005347593582888	2	271	0,007380073800738	11	738	0,014905149051491
pa_bad-wechsel_chlor	88	23	3,82608695652174	106	29	3,6551724137931	142	46	3,08695652173913	195	78	2,5	506	243	2,08230452674897
pa_bad-wechsel_hw3	88	23	3,82608695652174	106	29	3,6551724137931	142	46	3,08695652173913	195	78	2,5	504	245	2,05714285714286
pa_staub-sauger_1_vor_aminbad_0_aus_>0_an	111	0	0	135	0	0	188	0	0	270	3	90	706	43	16,4186046511628
pa_staub-sauger_2_nach_aminbad	111	0	0	135	0	0	188	0	0	270	3	90	744	5	148,8
pa_staub-sauger_3_zw5_vor_hw2	27	84	0,321428571428571	34	101	0,336633663366337	44	144	0,305555555555556	66	207	0,318840579710145	175	574	0,304878048780488
pa_staub-sauger_4_nach_hw2	27	84	0,321428571428571	34	101	0,336633663366337	44	144	0,305555555555556	66	207	0,318840579710145	177	572	0,309440559440559
pa_staub-sauger_5	107	4	26,75	130	5	26	181	7	25,8571428571429	260	13	20	711	38	18,7105263157895
pa_bad-wechsel_mpda_nach	80	31	2,58064516129032	96	39	2,46153846153846	135	53	2,54716981132075	193	80	2,4125	481	268	1,79477611940299
pa_bad-wechsel_chlor_nach	80	31	2,58064516129032	96	39	2,46153846153846	135	53	2,54716981132075	193	80	2,4125	481	268	1,79477611940299
pp_actual_usage	1	110	0,009090909090909	1	134	0,007462686567164	2	186	0,010752688172043	8	265	0,030188679245283	35	714	0,049019607843137

## Relative_Relation_StackedBools
	False_to_True_95	False_to_True_96	False_to_True_97	False_to_True_98	False_to_True_99			Delta_False_to_True_96	Delta_False_to_True_97	Delta_False_to_True_98	Delta_False_to_True_99
pa_bad-wechsel_m-pda	3,625	3,5	3	2,45569620253165	2,06967213114754		pa_bad-wechsel_m-pda	-0,125	-0,5	-0,544303797468354	-0,386024071384105
pa_bad-wechsel_hw1	3,82608695652174	3,6551724137931	3,08695652173913	2,5	2,05714285714286		pa_bad-wechsel_hw1	-0,170914542728636	-0,568215892053973	-0,58695652173913	-0,442857142857143
pa_bad-wechsel_hw2	0,009090909090909	0,007462686567164	0,005347593582888	0,007380073800738	0,014905149051491		pa_bad-wechsel_hw2	-0,001628222523745	-0,002115092984276	0,00203248021785	0,007525075250753
pa_bad-wechsel_chlor	3,82608695652174	3,6551724137931	3,08695652173913	2,5	2,08230452674897		pa_bad-wechsel_chlor	-0,170914542728636	-0,568215892053973	-0,58695652173913	-0,417695473251029
pa_bad-wechsel_hw3	3,82608695652174	3,6551724137931	3,08695652173913	2,5	2,05714285714286		pa_bad-wechsel_hw3	-0,170914542728636	-0,568215892053973	-0,58695652173913	-0,442857142857143
pa_staub-sauger_1_vor_aminbad_0_aus_>0_an	0	0	0	90	16,4186046511628		pa_staub-sauger_1_vor_aminbad_0_aus_>0_an	0	0	90	-73,5813953488372
pa_staub-sauger_2_nach_aminbad	0	0	0	90	148,8		pa_staub-sauger_2_nach_aminbad	0	0	90	58,8
pa_staub-sauger_3_zw5_vor_hw2	0,321428571428571	0,336633663366337	0,305555555555556	0,318840579710145	0,304878048780488		pa_staub-sauger_3_zw5_vor_hw2	0,015205091937765	-0,031078107810781	0,013285024154589	-0,013962530929657
pa_staub-sauger_4_nach_hw2	0,321428571428571	0,336633663366337	0,305555555555556	0,318840579710145	0,309440559440559		pa_staub-sauger_4_nach_hw2	0,015205091937765	-0,031078107810781	0,013285024154589	-0,009400020269585
pa_staub-sauger_5	26,75	26	25,8571428571429	20	18,7105263157895		pa_staub-sauger_5	-0,75	-0,142857142857142	-5,85714285714286	-1,28947368421053
pa_bad-wechsel_mpda_nach	2,58064516129032	2,46153846153846	2,54716981132075	2,4125	1,79477611940299		pa_bad-wechsel_mpda_nach	-0,119106699751861	0,085631349782293	-0,134669811320755	-0,617723880597015
pa_bad-wechsel_chlor_nach	2,58064516129032	2,46153846153846	2,54716981132075	2,4125	1,79477611940299		pa_bad-wechsel_chlor_nach	-0,119106699751861	0,085631349782293	-0,134669811320755	-0,617723880597015
pp_actual_usage	0,009090909090909	0,007462686567164	0,010752688172043	0,030188679245283	0,049019607843137		pp_actual_usage	-0,001628222523745	0,003290001604879	0,01943599107324	0,018830928597854

## Tabelle7
index	Delta_False_to_True_96	Delta_False_to_True_97	Delta_False_to_True_98	Delta_False_to_True_99
pa_bad-wechsel_m-pda	-0,125	-0,500	-0,544	-0,386
pa_bad-wechsel_hw1	-0,171	-0,568	-0,587	-0,443
pa_bad-wechsel_hw2	-0,002	-0,002	0,002	0,008
pa_bad-wechsel_chlor	-0,171	-0,568	-0,587	-0,418
pa_bad-wechsel_hw3	-0,171	-0,568	-0,587	-0,443
pa_staub-sauger_1_vor_aminbad_0_aus_>0_an	0,000	0,000	90,000	-73,581
pa_staub-sauger_2_nach_aminbad	0,000	0,000	90,000	58,800
pa_staub-sauger_3_zw5_vor_hw2	0,015	-0,031	0,013	-0,014
pa_staub-sauger_4_nach_hw2	0,015	-0,031	0,013	-0,009
pa_staub-sauger_5	-0,750	-0,143	-5,857	-1,289
pa_bad-wechsel_mpda_nach	-0,119	0,086	-0,135	-0,618
pa_bad-wechsel_chlor_nach	-0,119	0,086	-0,135	-0,618
pp_actual_usage	-0,002	0,003	0,019	0,019

					relativeBoolsRelation.csv